## Feuille 1
FIQ010 | m² | Isolation thermique par l'intérieur dans des combles aménagés.
Isolation thermique par l'intérieur dans des combles aménagés, constituée de: ISOLANT ENTRE CHEVRONS: panneau en laine de verre semi-rigide Geo, Ursa HOMETEC 32 "URSA FRANCE SAS", à haute résistance thermique, non revêtu, de 60 mm d'épaisseur, résistance thermique 1,85 m²K/W, conductivité thermique 0,032 W/(mK), placé entre les fermes traditionnelles; ISOLANT SOUS CHEVRONS: panneau en laine de verre semi-rigide Geo, Ursa HOMETEC 35 "URSA FRANCE SAS", non revêtu, de 60 mm d'épaisseur, résistance thermique 1,7 m²K/W, conductivité thermique 0,035 W/(mK), fixé avec des suspentes; ÉTANCHÉITÉ À L'AIR: complexe constitué de deux voiles de polypropylène avec revêtement modifié, Ursa Confort "URSA FRANCE SAS", de 600 µm d'épaisseur, placé sur une structure métallique (non comprise dans ce prix) avec bande adhésive à double face, scellage d'un ruban autoadhésif et adhésif pour joints., prête à recevoir le doublage intérieur compatible.
Code interne |  |  | Désignation | Quantité | Unité | Prix unitaire | Prix total
mt16lvi150f |  |  | Suspente pour la fixation mécanique des panneaux isolants à la structure en bois. | 3 | U | 2 | 6
mt16lvp020bNgk |  |  | Panneau en laine de verre semi-rigide Geo, Ursa HOMETEC 32 "URSA FRANCE SAS", de 60 mm d'épaisseur, à haute résistance thermique, non revêtu, résistance thermique 1,85 m²K/W, conductivité thermique 0,032 W/(mK), selon NF EN 13162, Euroclasse A1 de réaction au feu, avec code de désignation MW-NF EN 13162-T3-MU1-WS. | 1.05 | m² | 4.5 | 4.73
mt16lvp020bOgk |  |  | Panneau en laine de verre semi-rigide Geo, Ursa HOMETEC 35 "URSA FRANCE SAS", de 60 mm d'épaisseur, non revêtu, résistance thermique 1,7 m²K/W, conductivité thermique 0,035 W/(mK), selon NF EN 13162, Euroclasse A1 de réaction au feu, avec code de désignation MW-NF EN 13162-T2-MU1-WS. | 1.05 | m² | 3.4 | 3.57
mt12iso110 |  |  | Bande adhésive à double face. | 2 | m | 0.5 | 1
mt15urs010a |  |  | Pare-vapeur étanche à l'air, Ursa Confort "URSA FRANCE SAS", formé de deux voiles de polypropylène avec revêtement modifié pour la protection de l'isolant face à l'humidité, de 600 µm d'épaisseur, Euroclasse E de réaction au feu. | 1.1 | m² | 1.94 | 2.13
mt16lvp170 |  |  | Ruban autoadhésif KP "URSA" Confort pour membrane "URSA" Confort. | 0.65 | m | 0.84 | 0.55
mt15iso040a |  |  | Cartouche de mastic scellant pour joints, de 310 ml, pour l'étanchéité périphérique de feuilles pour le contrôle du flux de vapeur. | 0.07 | U | 34.53 | 2.42
mo054 |  |  | Compagnon professionnel III/CP2 poseur d'isolants rigides ou flexibles. | 0.557 | h | 26.36 | 14.68
mo101 |  |  | Ouvrier professionnel II/OP poseur d'isolants rigides ou flexibles. | 0.557 | h | 23.25 | 12.95
|  |  | Coûts directs complémentaires | 2 | % | 48.03 | 0.96
Coût d'entretien décennal: 0,98€ les 10 premières années. | [5 empty] | Montant total HT: | 48.99