## Feuille 1
EIL020 | m² |  | Isolation thermique verticale des dallages en contact avec le terrain, avec du polystyrène extrudé.
Isolation thermique verticale des dallages en contact avec le terrain, constituée de panneau rigide en polystyrène extrudé Ursa XPS NIII L "URSA FRANCE SAS", à surface lisse et usinage latéral à feuillures mi-bois, de 90 mm d'épaisseur, résistance à la compression >= 300 kPa, résistance thermique 2,5 m²K/W, conductivité thermique 0,034 W/(mK), placé bord à bord dans le périmètre du dallage, simplement appuyé, recouvert avec film de polyéthylène de 0,2 mm d'épaisseur, préparé pour recevoir un dallage en béton. Comprend la bande autoadhésive pour scellage de joints.
Code interne |  | Désignation |  | Quantité | Unité | Prix unitaire | Prix total
mt16pxp010vi |  | Panneau rigide en polystyrène extrudé Ursa XPS NIII L "URSA FRANCE SAS", selon NF EN 13164, à surface lisse et usinage latéral à feuillures mi-bois, de 90 mm d'épaisseur, résistance à la compression >= 300 kPa, résistance thermique 2,5 m²K/W, conductivité thermique 0,034 W/(mK), Euroclasse E de réaction au feu, avec code de désignation XPS-EN 13164-E-T1-CS(10/Y)300-DS(TH)-DLT(2)5-CC(2/1,5/50)125-WL(T)0,7-WD(V)3-FT2. |  | 1.1 | m² | 16.4 | 18.04
mt16png010d |  | Film de polyéthylène de 0,2 mm d'épaisseur et 184 g/m² de masse superficielle. |  | 1.1 | m² | 0.41 | 0.45
mt16aaa030 |  | Ruban autoadhésif pour le scellage des joints. |  | 0.4 | m | 0.3 | 0.12
mo054 |  | Compagnon professionnel III/CP2 poseur d'isolants rigides ou flexibles. |  | 0.187 | h | 26.36 | 4.93
mo101 |  | Ouvrier professionnel II/OP poseur d'isolants rigides ou flexibles. |  | 0.187 | h | 23.25 | 4.35
|  | Coûts directs complémentaires |  | 2 | % | 27.89 | 0.56
[6 empty] | Montant total HT: | 28.45