## Feuille 1
EIM010 | m² | Isolation thermique par l'extérieur des murs en contact avec le terrain, avec du polystyrène extrudé.
Isolation thermique par l'extérieur des murs en contact avec le terrain, constituée de panneau rigide en polystyrène extrudé Ursa XPS HR E "URSA FRANCE SAS", à surface lisse et système latéral à rainure et languette, de 80 mm d'épaisseur, résistance à la compression >= 300 kPa, résistance thermique 2,75 m²K/W, conductivité thermique 0,029 W/(mK), placée bord à bord et fixée avec un mortier-colle sur l'arrière du mur, prête à recevoir le remplissage avec matériau de drainage. Comprend le profilé en tôle courbe, pour arrêt et protection des bords des panneaux d'isolation thermique.
Code interne |  | Désignation | Quantité | Unité | Prix unitaire | Prix total
mt16pxp010xh |  | Panneau rigide en polystyrène extrudé Ursa XPS HR E "URSA FRANCE SAS", selon NF EN 13164, à surface lisse et système latéral à rainure et languette, de 80 mm d'épaisseur, résistance à la compression >= 300 kPa, résistance thermique 2,75 m²K/W, conductivité thermique 0,029 W/(mK), Euroclasse E de réaction au feu, avec code de désignation XPS-EN 13164-E-T1-CS(10/Y)300-DS(TH)-DLT(2)5-CC(2/1,5/50)125-WL(T)0,7-WD(V)3-FT2. | 1.05 | m² | 16.46 | 17.28
mt16aaa040b |  | Mortier-colle pour fixation de panneaux isolants, dans les parements verticaux. | 1 | kg | 0.45 | 0.45
mt16aaa100 |  | Profilé en tôle courbe en acier prélaqué, de 0,6 mm d'épaisseur et 15 mm de largeur, pour arrêt et protection des bords des panneaux d'isolation thermique. | 0.33 | m | 1.25 | 0.41
mo054 |  | Compagnon professionnel III/CP2 poseur d'isolants rigides ou flexibles. | 0.132 | h | 26.36 | 3.48
mo101 |  | Ouvrier professionnel II/OP poseur d'isolants rigides ou flexibles. | 0.132 | h | 23.25 | 3.07
|  | Coûts directs complémentaires | 2 | % | 24.69 | 0.49
Coût d'entretien décennal: 1,26€ les 10 premières années. |  |  |  |  | Montant total HT: | 25.18