## Feuille 1
EIT010 | m² | Isolation thermique des rives de plancher et des poteaux de façade, avec du polystyrène extrudé.
Isolation thermique des rives de plancher et des poteaux compris dans l'épaisseur de la façade, constituée de panneau rigide en polystyrène extrudé Ursa XPS NIII I "URSA FRANCE SAS", de 30 mm d'épaisseur, résistance à la compression >= 300 kPa, fixation avec un mortier-colle sur la structure décoffrée.
Code interne |  | Désignation | Quantité | Unité | Prix unitaire | Prix total
mt16pxp010zb |  | Panneau rigide en polystyrène extrudé Ursa XPS NIII I "URSA FRANCE SAS", selon NF EN 13164, à surface lisse et bord droit, de 30 mm d'épaisseur, résistance à la compression >= 300 kPa, résistance thermique 0,9 m²K/W, conductivité thermique 0,034 W/(mK), Euroclasse E de réaction au feu, avec code de désignation T1-CS(10/Y)300-DS(TH)-DLT(2)5-CC(2/1,5/50)125-WL(t)0,7-WD(V)3-FT2. | 1.05 | m² | 5.46 | 5.73
mt16aaa010 |  | Mortier adhésif pour fixation des matériaux isolants. | 9 | kg | 0.19 | 1.71
mo054 |  | Compagnon professionnel III/CP2 poseur d'isolants rigides ou flexibles. | 0.11 | h | 24.91 | 2.74
mo101 |  | Ouvrier professionnel II/OP poseur d'isolants rigides ou flexibles. | 0.11 | h | 21.4 | 2.35
|  | Coûts directs complémentaires | 2 | % | 12.53 | 0.25
Coût d'entretien décennal: 0,26€ les 10 premières années. |  |  |  |  | Montant total HT: | 12.78