## Feuille 1
ETH030 | m² |  | Toiture terrasse chaude, inaccessible, avec du gravier. Imperméabilisation avec des membranes asphaltiques.
Toiture terrasse chaude, inaccessible, avec du gravier, type conventionnelle, pente de 1% à 5%, constituée de: forme de pentes: argile expansée, déversée à sec et consolidée à sa surface avec du lait de ciment, avec épaisseur moyenne de 10 cm, finition avec une couche de régularisation de mortier de ciment, industriel, M-5 de 4 cm d'épaisseur; isolation thermique: panneau en mousse de polyisocyanurate soudable, de 40 mm d'épaisseur; imperméabilisation monocouche adhérée: écran de bitume modifié avec un élastomère SBS, LBM(SBS)-40-FP, totalement adhérée avec un chalumeau; couche séparatrice sous protection: géotextile non tissé composé de fibres de polyester unies par aiguilletage, (200 g/m²); couche de protection: 10 cm de galet de 16 à 32 mm de diamètre.
Code interne |  | Désignation |  | Quantité | Unité | Prix unitaire | Prix total
mt04lcc010c |  | Brique creuse en terre cuite (tochana), à revêtir, 29x14x9 cm, pour utilisation en maçonnerie protégée (pièce en P), densité 805 kg/m³, selon NF EN 771-1. |  | 3 | U | 0.16 | 0.48
mt01arl030aa |  | Argile expansée, fournie en sacs, selon NF EN 13055-1. |  | 0.1 | m³ | 135.87 | 13.59
mt09lec020b |  | Lait de ciment 1/3 CEM II/B-P 32,5 N. |  | 0.01 | m³ | 105.1 | 1.05
mt16pea020b |  | Panneau rigide en polystyrène expansé, selon NF EN 13163, usinage latéral droit, de 20 mm d'épaisseur, résistance thermique 0,55 m²K/W, conductivité thermique 0,036 W/(mK), pour joint de dilatation. |  | 0.01 | m² | 1.34 | 0.01
mt08aaa010a |  | Eau. |  | 0.014 | m³ | 1.5 | 0.02
mt09mif010ca |  | Mortier industriel pour maçonnerie, de ciment, couleur grise, catégorie M-5 (résistance à la compression 5 N/mm²), fourni en sacs, selon NF EN 998-2. |  | 0.075 | t | 33.86 | 2.54
mt16pol020a |  | Panneau en mousse de polyisocyanurate soudable, de 40 mm d'épaisseur, résistance thermique 1,53 m²K/W, conductivité thermique 0,026 W/(mK), protégé en partie supérieure avec voile de verre avec finition bitumineuse et en partie inférieure avec voile de verre. |  | 1.05 | m² | 13.26 | 13.92
mt14lba010g |  | Écran de bitume modifié avec un élastomère SBS, LBM(SBS)-40-FP, de 3,5 mm d'épaisseur, masse nominale 4 kg/m², avec une armature de feutre de polyester non tissé de 160 g/m², de surface non protégée. Selon NF EN 13707. |  | 1.1 | m² | 6.38 | 7.02
mt14gsa020ce |  | Géotextile non tissé composé de fibres de polyester unies par aiguilletage, avec une résistance à la traction longitudinale de 1,63 kN/m, une résistance à la traction transversale de 2,08 kN/m, une ouverture de cône à l'essai de perforation dynamique selon NF EN ISO 13433 inférieure à 27 mm, résistance CBR au poinçonnement 0,4 kN et une masse superficielle de 200 g/m², selon NF EN 13252. |  | 1.05 | m² | 0.57 | 0.6
mt01arc010 |  | Galets de 16 à 32 mm de diamètre. |  | 0.18 | t | 28 | 5.04
mo020 |  | Compagnon professionnel III/CP2 construction. |  | 0.265 | h | 25.59 | 6.78
mo113 |  | Ouvrier d'exécution I/OE1 construction. |  | 0.486 | h | 22.14 | 10.76
mo029 |  | Compagnon professionnel III/CP2 poseur de lames imperméabilisantes. |  | 0.133 | h | 25.59 | 3.4
mo067 |  | Ouvrier professionnel II/OP poseur de lames imperméabilisantes. |  | 0.133 | h | 23.25 | 3.09
mo054 |  | Compagnon professionnel III/CP2 poseur d'isolants rigides ou flexibles. |  | 0.055 | h | 26.36 | 1.45
mo101 |  | Ouvrier professionnel II/OP poseur d'isolants rigides ou flexibles. |  | 0.055 | h | 23.25 | 1.28
|  | Coûts directs complémentaires |  | 2 | % | 71.03 | 1.42
Coût d'entretien décennal: 18,11€ les 10 premières années. | [5 empty] | Montant total HT: | 72.45