## Feuille 1
FIC010 | m² | Isolation thermique intermédiaire dans la cloison de plaques.
Isolation thermique intermédiaire dans la cloison de plaques, constituée de panneau en laine de verre Geo, Ursacoustic Panneau "URSA FRANCE SAS", recouvert d'un voile de verre, de 55 mm d'épaisseur, résistance thermique 1,35 m²K/W, conductivité thermique 0,025 W/(mK), mis en place entre les montants de l'ossature porteuse.
Code interne |  |  | Désignation | Quantité | Unité | Prix unitaire | Prix total
mt16lvp020bHfk |  |  | Panneau en laine de verre Geo, Ursacoustic Panneau "URSA FRANCE SAS", de 55 mm d'épaisseur, recouvert d'un voile de verre, résistance thermique 1,35 m²K/W, conductivité thermique 0,025 W/(mK), selon NF EN 13162, Euroclasse A2 de réaction au feu, avec code de désignation MW-NF EN 13162-T3-Z1-WS. | 1 | m² | 2.57 | 2.57
mo054 |  |  | Compagnon professionnel III/CP2 poseur d'isolants rigides ou flexibles. | 0.055 | h | 26.36 | 1.45
mo101 |  |  | Ouvrier professionnel II/OP poseur d'isolants rigides ou flexibles. | 0.055 | h | 23.25 | 1.28
|  |  | Coûts directs complémentaires | 2 | % | 5.3 | 0.11
Coût d'entretien décennal: 0,11€ les 10 premières années. | [5 empty] | Montant total HT: | 5.41